## Sheet1
Order/Ref | Alloy | Temper | Dimensions | According To | Elongation Actual | Elongation Max | Elongation Min | Lot Number | Material | Al Actual | Al Max | Al Min | Cr Actual | Cr Max | Cr Min | Cu Actual | Cu Max | Cu Min | Fe Actual | Fe Max | Fe Min | Mg Max | Mg Min | Mg Actual | Mn Actual | Mn Max | Mn Min | Si Actual | Si Max | Si Min | Ti Actual | Ti Max | Ti Min | Zn Actual | Zn Max | Zn Min | Other Elements Single | Other Elements Together | Flatness Tolerance Th > 12 mm | Hardness Actual | Hardness Max | Hardness Min | Rm Min | Rm Max | Rm Actual | Rp0.2 Actual | Rp0.2 Max | Rp0.2 Min | Flatness Tolerance 6≤ Th ≤ 12 mm | Thickness Tolerance | Tolerance on Width | Tolerance on Length | Surface Roughness Ra | Thickness | Elongation Actual 2 | Fe | Si | Cu | Mn | Mg | Zn | Ti | Cr | Weight | According To 2 | According to
| 6061 | T6 | Ø30 ÇUBUK | EN 755-2 | 8,4 |  | 8 | 53493 | 314 | Geriye Kalan |  |  | 0,04 |  |  | 0,22 |  |  | 0,17 |  |  |  |  | 0,92 | 0,03 |  |  | 0,59 |  |  | 0,01 |  |  | 0,02 | [5 empty] | 97 |  | 95 | 260 |  | 275 | 259 |  | 240 | [7 empty] | 0,7 | 0,4-0,8 | 0,15-0,40 | 0,15 | 0,8-1,2 | 0,25 | 0,15 | 0,04-0,35 | 1242 | EN 573-3 | EN 755-2
Altk-2108-01 | 6082 | T6 | 100X15 | EN 755-2 | 8,4 |  | 8 | 53478 | LAMA 16381 | Geriye Kalan |  |  | 0 |  |  | 0,09 |  |  | 0,21 |  |  |  |  | 0,8 | 0,75 |  |  | 1,01 |  |  | 0,02 |  |  | 0,02 | [5 empty] | 99 |  | 95 | 310 |  | 325 | 271 |  | 260 | [7 empty] | 0,5 | 0,7-1,3 | 0,10 | 0,40-1,0 | 0,6-1,2 | 0,20 | 0,10 | 0,25 | 1211 | EN 573-3 | EN 755-2
Altk-2108-01 | 6082 | T6 | 80X10 | EN 755-2 | 8,1 |  | 8 | 53478 | LAMA 16378 | Geriye Kalan |  |  | 0 |  |  | 0,09 |  |  | 0,21 |  |  |  |  | 0,8 | 0,75 |  |  | 1,01 |  |  | 0,02 |  |  | 0,02 | [5 empty] | 96 |  | 95 | 310 |  | 322 | 274 |  | 260 | [7 empty] | 0,5 | 0,7-1,3 | 0,10 | 0,40-1,0 | 0,6-1,2 | 0,20 | 0,10 | 0,25 | 912 | EN 573-3 | EN 755-2
|  | T6 | LAMA 8500 | EN 755-2 | 8,2 |  | 8 | 53491 |  | Geriye Kalan |  |  | 0 |  |  | 0,07 |  |  | 0,23 |  |  |  |  | 0,82 | 0,71 |  |  | 1,05 |  |  | 0,02 |  |  | 0,03 | [5 empty] | 95 |  | 95 | 310 |  | 322 | 268 |  | 260 | [7 empty] | 0,5 | 0,7-1,3 | 0,10 | 0,40-1,0 | 0,6-1,2 | 0,20 | 0,10 | 0,25 | 1176 |  | EN 755-2
|  | T6 | ÇUBUK | EN 755-2 | 8,6 |  | 8 | 53376 |  | Geriye Kalan |  |  | 0 |  |  | 0,09 |  |  | 0,24 |  |  |  |  | 0,83 | 0,7 |  |  | 1,05 |  |  | 0,01 |  |  | 0,02 | [5 empty] | 100 |  | 95 | 310 |  | 332 | 280 |  | 260 | [7 empty] | 0,5 | 0,7-1,3 | 0,10 | 0,40-1,0 | 0,6-1,2 | 0,20 | 0,10 | 0,25 | 380 |  | EN 755-2
|  | T6 | ÇUBUK | EN 755-2 | 8,4 |  | 8 | 53493 |  | Geriye Kalan |  |  | 0,04 |  |  | 0,22 |  |  | 0,17 |  |  |  |  | 0,92 | 0,03 |  |  | 0,59 |  |  | 0,01 |  |  | 0,02 | [5 empty] | 99 |  | 95 | 260 |  | 276 | 251 |  | 240 | [7 empty] | 0,7 | 0,4-0,8 | 0,15-0,40 | 0,15 | 0,8-1,2 | 0,25 | 0,15 | 0,04-0,35 | 1720 |  | EN 755-2
| 6061 |  | 20*2 MM | EN 573-3 | (A) |  |  | 71297 | BORU 6284 | %Al |  |  | % Cr |  |  | % Cu |  |  | % Fe |  |  |  |  | % Mg | % Mn |  |  | % Si |  |  | %Ti |  |  | %Zn | [5 empty] | (min.) |  |  |  |  | ( N / mm² ) Min | N / mm² ) Min | [11 empty] | (Max) | (Max) |  | ( Max) | ( Max) |  | 575 |  | EN 573-3
Altk-2107-01 | 6082 |  | 50X90 | EN 573-3 | (A) |  |  | 53555 | LAMA 8519 | %Al |  |  | % Cr |  |  | % Cu |  |  | % Fe |  |  |  |  | % Mg | % Mn |  |  | % Si |  |  | %Ti |  |  | %Zn | [5 empty] | (min.) |  |  |  |  | ( N / mm² ) Min | N / mm² ) Min | [11 empty] | (Max) | (Max) |  | ( Max) | ( Max) |  | 1188 |  | EN 573-3
| 6082 | T6 | 50X70 | EN 573-3 | 8,4 |  | 8 | 53440 | LAMA 16879 | Geriye Kalan |  |  | 0 |  |  | 0,02 |  |  | 0,21 |  |  |  |  | 0,71 | 0,54 |  |  | 0,93 |  |  | 0,01 |  |  | 0,02 | [5 empty] | 97 |  | 95 | 310 |  | 324 | 278 |  | 260 | [7 empty] | 0,5 | 0,7-1,3 | 0,10 | 0,40-1,0 | 0,6-1,2 | 0,20 | 0,10 | 0,25 | 1938 | EN 755-2 | EN 573-3
Altk-2107-01 | 6082 | T6 | Ø30 ÇUBUK | EN 573-3 | 8,1 |  | 8 | 53477 | 314 | Geriye Kalan |  |  | 0 |  |  | 0,1 |  |  | 0,25 |  |  |  |  | 0,81 | 0,75 |  |  | 1,03 |  |  | 0,02 |  |  | 0,03 | [5 empty] | 95 |  | 95 | 310 |  | 318 | 265 |  | 260 | [7 empty] | 0,5 | 0,7-1,3 | 0,10 | 0,40-1,0 | 0,6-1,2 | 0,20 | 0,10 | 0,25 | 1272 | EN 755-2 | EN 573-3
Altk-2107-01 | 6082 | T6 | Ø25 ÇUBUK | EN 573-3 | 8,7 |  | 8 | 53477 | 316 | Geriye Kalan |  |  | 0 |  |  | 0,1 |  |  | 0,25 |  |  |  |  | 0,81 | 0,75 |  |  | 1,03 |  |  | 0,02 |  |  | 0,03 | [5 empty] | 100 |  | 95 | 310 |  | 332 | 280 |  | 260 | [7 empty] | 0,5 | 0,7-1,3 | 0,10 | 0,40-1,0 | 0,6-1,2 | 0,20 | 0,10 | 0,25 | 1312 | EN 755-2 | EN 573-3
Altk-2107-01 | 6082 | T6 | Ø40 ÇUBUK | EN 573-3 | 8,4 |  | 8 | 53478 | 317 | Geriye Kalan |  |  | 0 |  |  | 0,09 |  |  | 0,21 |  |  |  |  | 0,8 | 0,75 |  |  | 1,01 |  |  | 0,02 |  |  | 0,02 | [5 empty] | 97 |  | 95 | 310 |  | 325 | 270 |  | 260 | [7 empty] | 0,5 | 0,7-1,3 | 0,10 | 0,40-1,0 | 0,6-1,2 | 0,20 | 0,10 | 0,25 | 1385 | EN 755-2 | EN 573-3
Altk-2108-01 | 6082 | T6 | Ø50 ÇUBUK | EN 573-3 | 8,5 |  | 8 | 53477 | 318 | Geriye Kalan |  |  | 0 |  |  | 0,1 |  |  | 0,25 |  |  |  |  | 0,81 | 0,75 |  |  | 1,03 |  |  | 0,02 |  |  | 0,03 | [5 empty] | 99 |  | 95 | 310 |  | 327 | 280 |  | 260 | [7 empty] | 0,5 | 0,7-1,3 | 0,10 | 0,40-1,0 | 0,6-1,2 | 0,20 | 0,10 | 0,25 | 1288 | EN 755-2 | EN 573-3
Altk-2108-01 | 6082 | T6 | Ø35 ÇUBUK | EN 573-3 | 8,3 |  | 8 | 53478 | 328 | Geriye Kalan |  |  | 0 |  |  | 0,09 |  |  | 0,21 |  |  |  |  | 0,8 | 0,75 |  |  | 1,01 |  |  | 0,02 |  |  | 0,02 | [5 empty] | 97 |  | 95 | 310 |  | 322 | 271 |  | 260 | [7 empty] | 0,5 | 0,7-1,3 | 0,10 | 0,40-1,0 | 0,6-1,2 | 0,20 | 0,10 | 0,25 | 1248 | EN 755-2 | EN 573-3
Altk-2107-01 | 6082 | T6 | Ø45 ÇUBUK | EN 573-3 | 8,5 |  | 8 | 53376 | 337 | Geriye Kalan |  |  | 0 |  |  | 0,09 |  |  | 0,24 |  |  |  |  | 0,83 | 0,7 |  |  | 1,05 |  |  | 0,01 |  |  | 0,02 | [5 empty] | 99 |  | 95 | 310 |  | 326 | 280 |  | 260 | [7 empty] | 0,5 | 0,7-1,3 | 0,10 | 0,40-1,0 | 0,6-1,2 | 0,20 | 0,10 | 0,25 | 998 | EN 755-2 | EN 573-3
Altk-2104-01 | 6082 | T6 | 20X100 | EN 573-3 | 8,2 |  | 8 | 53477 | LAMA 555 | Geriye Kalan |  |  | 0 |  |  | 0,1 |  |  | 0,25 |  |  |  |  | 0,81 | 0,75 |  |  | 1,03 |  |  | 0,02 |  |  | 0,03 | [5 empty] | 95 |  | 95 | 310 |  | 320 | 269 |  | 260 | [7 empty] | 0,5 | 0,7-1,3 | 0,10 | 0,40-1,0 | 0,6-1,2 | 0,20 | 0,10 | 0,25 | 1271 | EN 755-2 | EN 573-3
Altk-2108-01 | 6082 | T6 | Ø70 ÇUBUK | EN 573-3 | 8,2 |  | 8 | 53440 | 6988 | Geriye Kalan |  |  | 0 |  |  | 0,02 |  |  | 0,21 |  |  |  |  | 0,71 | 0,54 |  |  | 0,93 |  |  | 0,01 |  |  | 0,02 | [5 empty] | 96 |  | 95 | 310 |  | 323 | 271 |  | 260 | [7 empty] | 0,5 | 0,7-1,3 | 0,10 | 0,40-1,0 | 0,6-1,2 | 0,20 | 0,10 | 0,25 | 1863 | EN 755-2 | EN 573-3
| 6061 | T6 | Ø80 ÇUBUK | EN 573-3 | 8,4 |  | 8 | 53394 | 8173 | Geriye Kalan |  |  | 0,04 |  |  | 0,26 |  |  | 0,18 |  |  |  |  | 0,87 | 0,05 |  |  | 0,62 |  |  | 0,01 |  |  | 0,01 | [5 empty] | 98 |  | 95 | 260 |  | 275 | 250 |  | 240 | [7 empty] | 0,7 | 0,4-0,8 | 0,15-0,40 | 0,15 | 0,8-1,2 | 0,25 | 0,15 | 0,04-0,35 | 1153 | EN 755-2 | EN 573-3
Altk-2109-01 | 6082 | T6 | Ø80 ÇUBUK | EN 573-3 | 8,5 |  | 8 | 53477 | 8173 | Geriye Kalan |  |  | 0 |  |  | 0,1 |  |  | 0,25 |  |  |  |  | 0,81 | 0,75 |  |  | 1,03 |  |  | 0,02 |  |  | 0,03 | [5 empty] | 100 |  | 95 | 310 |  | 328 | 280 |  | 260 | [7 empty] | 0,5 | 0,7-1,3 | 0,10 | 0,40-1,0 | 0,6-1,2 | 0,20 | 0,10 | 0,25 | 1287 | EN 755-2 | EN 573-3
Altk-2109-01 | 6082 | T6 | Ø100 | EN 573-3 | 8,4 |  | 8 | 53477 |  | Geriye Kalan |  |  | 0 |  |  | 0,1 |  |  | 0,25 |  |  |  |  | 0,81 | 0,75 |  |  | 1,03 |  |  | 0,02 |  |  | 0,03 | [5 empty] | 96 |  | 95 | 310 |  | 324 | 278 |  | 260 | [7 empty] | 0,5 | 0,7-1,3 | 0,10 | 0,40-1,0 | 0,6-1,2 | 0,20 | 0,10 | 0,25 | 1280 | EN 755-2 | EN 573-3
Altk-2109-01 | 6082 | T6 | Ø90 ÇUBUK | EN 573-3 | 8,5 |  | 8 | 53376 | 8179 | Geriye Kalan |  |  | 0 |  |  | 0,09 |  |  | 0,24 |  |  |  |  | 0,83 | 0,7 |  |  | 1,05 |  |  | 0,01 |  |  | 0,02 | [5 empty] | 99 |  | 95 | 310 |  | 327 | 279 |  | 260 | [7 empty] | 0,5 | 0,7-1,3 | 0,10 | 0,40-1,0 | 0,6-1,2 | 0,20 | 0,10 | 0,25 | 1817 | EN 755-2 | EN 573-3
Altk-2104-01 | 6082 | T6 | 25X40 | EN 573-3 | 8,5 |  | 8 | 53478 | LAMA 16367 | Geriye Kalan |  |  | 0 |  |  | 0,09 |  |  | 0,21 |  |  |  |  | 0,8 | 0,75 |  |  | 1,01 |  |  | 0,02 |  |  | 0,02 | [5 empty] | 98 |  | 95 | 310 |  | 328 | 276 |  | 260 | [7 empty] | 0,5 | 0,7-1,3 | 0,10 | 0,40-1,0 | 0,6-1,2 | 0,20 | 0,10 | 0,25 | 1061 | EN 755-2 | EN 573-3
Altk-2106-01 | 6082 | T6 | 50X20 | EN 573-3 | 8,6 |  | 8 | 53376 | LAMA 16373 | Geriye Kalan |  |  | 0 |  |  | 0,09 |  |  | 0,24 |  |  |  |  | 0,83 | 0,7 |  |  | 1,05 |  |  | 0,01 |  |  | 0,02 | [5 empty] | 99 |  | 95 | 310 |  | 330 | 279 |  | 260 | [7 empty] | 0,5 | 0,7-1,3 | 0,10 | 0,40-1,0 | 0,6-1,2 | 0,20 | 0,10 | 0,25 | 1221 | EN 755-2 | EN 573-3
Altk-2104-01 | 6082 | T6 | 120X30 | EN 573-3 | 8,2 |  | 8 | 53284 | LAMA 16201 | Geriye Kalan |  |  | 0,01 |  |  | 0,1 |  |  | 0,21 |  |  |  |  | 0,81 | 0,74 |  |  | 1 |  |  | 0,02 |  |  | 0,01 | [5 empty] | 95 |  | 95 | 310 |  | 320 | 265 |  | 260 | [7 empty] | 0,5 | 0,7-1,3 | 0,10 | 0,40-1,0 | 0,6-1,2 | 0,20 | 0,10 | 0,25 | 191 | EN 755-2 | EN 573-3
Altk-2108-01 | 6082 | T6 | 40X80 | EN 573-3 | 8,5 |  | 8 | 53080 | LAMA 16356 | Geriye Kalan |  |  | 0 |  |  | 0,08 |  |  | 0,2 |  |  |  |  | 0,8 | 0,7 |  |  | 1 |  |  | 0,02 |  |  | 0,02 | [5 empty] | 100 |  | 95 | 310 |  | 328 | 280 |  | 260 | [7 empty] | 0,5 | 0,7-1,3 | 0,10 | 0,40-1,0 | 0,6-1,2 | 0,20 | 0,10 | 0,25 | 487 | EN 755-2 | EN 573-3
Altk-2104-01 | 6082 | T6 | 30X100 | EN 573-3 | 8,3 |  | 8 | 53439 | LAMA 16357 | Geriye Kalan |  |  | 0 |  |  | 0,02 |  |  | 0,25 |  |  |  |  | 0,73 | 0,48 |  |  | 0,94 |  |  | 0,02 |  |  | 0,02 | [5 empty] | 95 |  | 95 | 310 |  | 318 | 272 |  | 260 | [7 empty] | 0,5 | 0,7-1,3 | 0,10 | 0,40-1,0 | 0,6-1,2 | 0,20 | 0,10 | 0,25 | 1205 | EN 755-2 | EN 573-3
| 6082 | T6 | 50X70 | EN 573-3 | 8,4 |  | 8 | 53440 | LAMA 16879 | Geriye Kalan |  |  | 0 |  |  | 0,02 |  |  | 0,21 |  |  |  |  | 0,71 | 0,54 |  |  | 0,93 |  |  | 0,01 |  |  | 0,02 | [5 empty] | 97 |  | 95 | 310 |  | 324 | 278 |  | 260 | [7 empty] | 0,5 | 0,7-1,3 | 0,10 | 0,40-1,0 | 0,6-1,2 | 0,20 | 0,10 | 0,25 | 1938 | EN 755-2 | EN 573-3
Altk-2107-01 | 6082 | T6 | Ø30 ÇUBUK | EN 573-3 | 8,1 |  | 8 | 53477 | 314 | Geriye Kalan |  |  | 0 |  |  | 0,1 |  |  | 0,25 |  |  |  |  | 0,81 | 0,75 |  |  | 1,03 |  |  | 0,02 |  |  | 0,03 | [5 empty] | 95 |  | 95 | 310 |  | 318 | 265 |  | 260 | [7 empty] | 0,5 | 0,7-1,3 | 0,10 | 0,40-1,0 | 0,6-1,2 | 0,20 | 0,10 | 0,25 | 1272 | EN 755-2 | EN 573-3
Altk-2107-01 | 6082 | T6 | Ø25 ÇUBUK | EN 573-3 | 8,7 |  | 8 | 53477 | 316 | Geriye Kalan |  |  | 0 |  |  | 0,1 |  |  | 0,25 |  |  |  |  | 0,81 | 0,75 |  |  | 1,03 |  |  | 0,02 |  |  | 0,03 | [5 empty] | 100 |  | 95 | 310 |  | 332 | 280 |  | 260 | [7 empty] | 0,5 | 0,7-1,3 | 0,10 | 0,40-1,0 | 0,6-1,2 | 0,20 | 0,10 | 0,25 | 1312 | EN 755-2 | EN 573-3
Altk-2107-01 | 6082 | T6 | Ø40 ÇUBUK | EN 573-3 | 8,4 |  | 8 | 53478 | 317 | Geriye Kalan |  |  | 0 |  |  | 0,09 |  |  | 0,21 |  |  |  |  | 0,8 | 0,75 |  |  | 1,01 |  |  | 0,02 |  |  | 0,02 | [5 empty] | 97 |  | 95 | 310 |  | 325 | 270 |  | 260 | [7 empty] | 0,5 | 0,7-1,3 | 0,10 | 0,40-1,0 | 0,6-1,2 | 0,20 | 0,10 | 0,25 | 1385 | EN 755-2 | EN 573-3
Altk-2108-01 | 6082 | T6 | Ø50 ÇUBUK | EN 573-3 | 8,5 |  | 8 | 53477 | 318 | Geriye Kalan |  |  | 0 |  |  | 0,1 |  |  | 0,25 |  |  |  |  | 0,81 | 0,75 |  |  | 1,03 |  |  | 0,02 |  |  | 0,03 | [5 empty] | 99 |  | 95 | 310 |  | 327 | 280 |  | 260 | [7 empty] | 0,5 | 0,7-1,3 | 0,10 | 0,40-1,0 | 0,6-1,2 | 0,20 | 0,10 | 0,25 | 1288 | EN 755-2 | EN 573-3
Altk-2108-01 | 6082 | T6 | Ø35 ÇUBUK | EN 573-3 | 8,3 |  | 8 | 53478 | 328 | Geriye Kalan |  |  | 0 |  |  | 0,09 |  |  | 0,21 |  |  |  |  | 0,8 | 0,75 |  |  | 1,01 |  |  | 0,02 |  |  | 0,02 | [5 empty] | 97 |  | 95 | 310 |  | 322 | 271 |  | 260 | [7 empty] | 0,5 | 0,7-1,3 | 0,10 | 0,40-1,0 | 0,6-1,2 | 0,20 | 0,10 | 0,25 | 1248 | EN 755-2 | EN 573-3
Altk-2107-01 | 6082 | T6 | Ø45 ÇUBUK | EN 573-3 | 8,5 |  | 8 | 53376 | 337 | Geriye Kalan |  |  | 0 |  |  | 0,09 |  |  | 0,24 |  |  |  |  | 0,83 | 0,7 |  |  | 1,05 |  |  | 0,01 |  |  | 0,02 | [5 empty] | 99 |  | 95 | 310 |  | 326 | 280 |  | 260 | [7 empty] | 0,5 | 0,7-1,3 | 0,10 | 0,40-1,0 | 0,6-1,2 | 0,20 | 0,10 | 0,25 | 998 | EN 755-2 | EN 573-3
Altk-2104-01 | 6082 | T6 | 20X100 | EN 573-3 | 8,2 |  | 8 | 53477 | LAMA 555 | Geriye Kalan |  |  | 0 |  |  | 0,1 |  |  | 0,25 |  |  |  |  | 0,81 | 0,75 |  |  | 1,03 |  |  | 0,02 |  |  | 0,03 | [5 empty] | 95 |  | 95 | 310 |  | 320 | 269 |  | 260 | [7 empty] | 0,5 | 0,7-1,3 | 0,10 | 0,40-1,0 | 0,6-1,2 | 0,20 | 0,10 | 0,25 | 1271 | EN 755-2 | EN 573-3